## List1
SVISLÉ KONSTRUKCE OBVODOVÝCH PLÁŠŤŮ
F1 | Obvodová sendvičová stěna pavilonu |  | tl. [mm]
exteriér |  | Lícové pálené pohledové cihly, děrované na zdící maltu | 115
|  | Kontaktní izolace - fásádní polystyren EPS | 90
|  | Zdivo z keramických tvárnic tl. 300 mm P+D, zděno na maltu M5 | 300
|  | Jádrová vápennocementová omítka | 12
|  | Hladká štuková omítka | 3
interiér |  | Malba
520
F2 | Opláštění venkovního skladu (bývalé voliéry) |  | tl. [mm]
exteriér |  | Prkenný obklad, olejováno viz fasáda původního objektu | 18
|  | Nosný rošt pro prkenný obklad svislý, latě 40/30 mm | 30
|  | Difuzně otevřená hydroizolační fólie odolná proti UV | -
|  | Cementovláknitá deska jako protipožární obklad | 15
|  | Stávající pozinkové sloupky voliéry, vyplněné TI z minerálních vláken | 80
interiér |  | Cementovláknitá deska jako protipožární obklad | 15
158
KONSTRUKCE STŘECH
S1 | Střecha spojovací chodby |  | tl. [mm]
exteriér |  | Krytina z m-PVC fólie mechanicky kotvené k podkladu - šedá | 2
|  | Ochranná geotextílie - separační vrstva | 4
|  | Záklop z voděvzdorné překližky | 21
|  | Tepelná izolace z desek PUR vložená mezi dřevěné nosníky střechy OBD 100/100 mm, styk desek s okolními konstrukcemi ošetřit po obvodě komprimační páskou | 100
|  | Parotěsnící a vzduchotěsnící vrstva z dřevoštěpkové desky s deklarovanou hodnotou průvzdušnosti, okraje pero + drážka. Dotěsněno těsnícími páskami | 15
|  | Nosná konstrukce podhledu z dvojitého roštu z tenkostěnných pozinkovaných profilů na přímé závěsy, kotvené do nosné kce + vylněno T.I. ze skelných vláken | 70
|  | Opláštění z SDK desek se zvýšenou protipožární odolností | 15
|  | Tmel pro finální úpravu sádrokartonových desek | -
|  | Penetrační nátěr na akrylové bázi | -
interiér |  | Interiérová barva bílá matná, omyvatelná | -
227
S2 | Střecha skleníku - hliníková konstrukce s izolačním trojsklem |  | tl. [mm]
exteriér |  | Stínící prvky zastřešení - dodávka součástí kce zastřešení | -
|  | Konstrukce strukturálního zastřešení z hliníkových profilů, doplněných o zasklení z izolačního trojskla - kompletní dodávka systémového řešení dodavatele | 155
interiér |  | stávající nosná konstrukce střechy skleníku z ocelových příhradových nosníků a příčných IPE profilů | -
155
S3 | Střecha venkovního skladu |  | tl. [mm]
exteriér |  | Krytina z m-PVC fólie mechanicky kotvené k podkladu - šedá | 2
|  | Ochranná geotextílie - separační vrstva | 4
|  | Záklop z voděvzdorné překližky | 21
|  | Difuzně otevřená hydroizolační fólie do podstřešního prostoru položená na T.I. | -
|  | Dřevěné nosníky střechy OBD 100/100 mm, vyklínkováno do spádu 2%, kotveno k pozikkové kci voliéry, příčně větraná dutina | 100
|  | Stávající pozinkové sloupky voliéry, vyplněné TI z minerálních vláken | 80
interiér |  | Cementovláknitá deska jako protipožární obklad | 15
222
KONSTRUKCE PODLAH
P1 | PODLAHA NA TERÉNU - s podlahovým topením |  | tl. [mm]
Horní |  | Heterogenní linoleum celoplošně lepené se zvýšenou odolností | 2
strana |  | Cementová nivelační stěrka | 3
|  | Disperzní penetrační nátěr na bázi akrylátové disperze a modifikujících přísad | -
|  | Podlahová mazanina vyztužená kari sítí Ø6 mm s oky 150x150 mm v ose desky | 50
|  | Systémová deska EPS s drážkami pro podlahové topení | 50
|  | Podlahové PIR desky s max napětím v tlaku při 10% stlačení: 150 kPa | 50
Spodní |  | Stávající hydroizolace z asfaltových modifikovaných SBS pásů - bez zásahu | -
strana |  | Stávající základová deska - bez zásahu | -
155
P2 | PODLAHA NA TERÉNU - bez podlahového topení |  | tl. [mm]
Horní |  | Heterogenní linoleum celoplošně lepené se zvýšenou odolností | 2
strana |  | Cementová nivelační stěrka | 3
|  | Disperzní penetrační nátěr na bázi akrylátové disperze a modifikujících přísad | -
|  | Podlahová mazanina vyztužená kari sítí Ø6 mm s oky 150x150 mm v ose desky | 50
|  | Podlahové EPS desky s max. napětím v tlaku při 10% stlačení: min. 150 kPa, se sníženou nasákavostí - λ = 0,037 W/(m.K) | 100
Spodní |  | Stávající hydroizolace z asfaltových modifikovaných SBS pásů - bez zásahu | -
strana |  | Stávající základová deska - bez zásahu | -
150
P3 | Dlažba venkovní - betonová / žulové kostky |  | tl. [mm]
Horní |  | Dlažba - betonová dlažba, alternativně žulové kostky 5/5/5 | 50
strana |  | Kladecí vrstva frakce 4 - 8 mm | 30
|  | Drcené kamenivo frakce 8 - 16 mm | 100
Spodní |  | Drcené kamenivo frakce 16 - 32 mm | 200
strana |  | Rostlý terén | -
380
P4 | PODLAHA NA TERÉNU - bez podlahového topení |  | tl. [mm]
Horní |  | Keramická dlažba, rektifikovaná s třídou protiskluznosti min. R9 | 10
strana |  | Flexibilní lepidlo na keramickou dlažbu | 5
|  | Cementová nivelační stěrka | 5
Disperzní penetrační nátěr na bázi akrylátové disperze a modifikujících přísad
|  | Roznášecí vrstva z betonu vyztužená ocelovou svařovanou KARI sítí 150/150/6 v ose desky | 50
Separační polyethylenová fólie slepovaná ve spojích
|  | Podlahové EPS desky s max. napětím v tlaku při 10% stlačení: min. 150 kPa, se sníženou nasákavostí - λ = 0,037 W/(m.K) | 100
|  | Hydroizolace z 2 vrstev asfaltových modifikovaných SBS pásů | 6
|  | Penetrační asfaltová emulze | 4
Spodní |  | Roznášecí monolitická základová deska z betonu C 25/30 XC2, vyztužená při horním a spodním povrchu kari sítí R8 s oky 150/150 mm | 150
strana |  | Zhutněné štěrkové kamenivo frakce 16-32 mm | 200
530
KONSTRUKCE STŘECH
Po1 | Podhled pavilonu EV - SDK |  | tl. [mm]
exteriér |  | Podstřešní prostor | -
|  | Difůzně otevřená fólie lehkého typu do větraného podstřešního prostoru | 1
|  | Tepelná izolace z pásů ze skelného vlákna mezi vazníky | 200
|  | tepelná izolace z pásů ze skelného vlákna mezi nosný rošt z KVH hranolů 60/80 mm | 80
|  | Parotěsnící a vzduchotěsnící vrstva z dřevoštěpkové desky s deklarovanou hodnotou průvzdušnosti, okraje pero + drážka. Dotěsněno těsnícími páskami | 15
|  | Nosná konstrukce podhledu z dvojitého roštu z tenkostěnných pozinkovaných profilů na přímé závěsy, kotvené do nosné kce | 38
|  | Podhled z protipožárních SDK desek | 15
|  | Penetrační nátěr na akrylové bázi | -
interiér |  | Interiérová barva bílá matná, omyvatelná | -
349
Po2 | Podhled spojovací chodby (je součástí skladby střechy S1) |  | tl. [mm]
exteriér |  | Nosná konstrukce podhledu z dvojitého roštu z tenkostěnných pozinkovaných profilů na přímé závěsy, kotvené do nosné kce | 70
|  | Opláštění z SDK desek se zvýšenou protipožární odolností | 15
|  | Tmel pro finální úpravu sádrokartonových desek | -
|  | Penetrační nátěr na akrylové bázi | -
interiér |  | Interiérová barva bílá matná, omyvatelná | -
85
Po3 | Akustický podhled učebny |  | tl. [mm]
exteriér |  | Podstřešní prostor | -
|  | Difůzně otevřená fólie lehkého typu do větraného podstřešního prostoru | 1
|  | Tepelná izolace z pásů ze skelného vlákna mezi vazníky | 200
|  | tepelná izolace z pásů ze skelného vlákna mezi nosný rošt z KVH hranolů 60/80 mm | 80
|  | Parotěsnící a vzduchotěsnící vrstva z dřevoštěpkové desky s deklarovanou hodnotou průvzdušnosti, okraje pero + drážka. Dotěsněno těsnícími páskami | 15
|  | Nosná konstrukce podhledu z dvojitého roštu z tenkostěnných pozinkovaných profilů na přímé závěsy, kotvené do nosné kce | 70
|  | Opláštění z SDK desek se zvýšenou protipožární odolností | 15
|  | Přímé stavitelné závěsy | 67
|  | Nosná konstrukce podhledu z dvousměrného roštu ze skrytých tenkostěnných pozinkovaných T profilů na přímé závěsy, kotvené do nosné kce | 38
interiér |  | minerální kazetový akustický podhled s povrchem ze skelné textílie vysoké kvality | 20
506